## Марки с НТД
ГОСТ, ТУ | Марки стали
Сталь конструкционная легированная
ГОСТ 4543-2016 | 07Х3ГНМЮА, 12ХН3А, 12Х2Н4А, 18Х2Н4МА, 20ХН3А, 20Х2Н4А, 20ХНР, 20ХГНР, 20ХГНТР, 25ХГТ, 30ХМА, 30ХГСН2А, 34Х2Н2М (34ХН1М), 35ХГСА, 38ХС, 38Х2МЮА, 38Х2Н2МА, 36Х2Н2МФА, 38ХН3МФА, 40Х, 40ХН, 40ХС, 40ХН2МА, 40ХГНМ, 45Х, 45ХН, 45ХН2МФА, 45ХН4МФА, 18ХГТ
ТУ 14-1-1725 | 45ХН2МФА-Ш
ТУ 3-1078-78 | 07Х3ГНМЮА
ТУ 14-1-2264 | 26Х2НВМБР
ТУ 14-550-51-2015 | 14ХН3МА-В, 19ХГМА-В
ОСТ 3-98-80 | 30ХН2МФА
ТУ 14-1-1697-76 | 0ХН3МА
ТУ 14-1-4058 | 0ХН3МФА
ТУ 14-1-950-86 | 12Х2НВФА
Частные технические соглашения | 30Х2ГСН2ВМ
Сталь высоколегированная коррозионно-стойкая
ГОСТ 5632-2014 ГОСТ 5949-2018 | 07Х16Н4Б, 07Х16Н6, 09Х16Н4Б, 08-40Х13, 08Х17Н6Т, 08-12Х18Н10Т, 10Х17Н13М2Т, 13Х11Н2В2МФ, 13Х15Н4АМ3, 14Х17Н2, 15Х11МФ, 20Х17Н2, 20Х23Н18, 07Х21Г7АН5, 03Х17Н14М3, 06ХН28МДТ
ТУ 14-1-1062-74 | 25Х17Н2Б-Ш
ОСТ 95-41-73 | 09Х17Н-Ш
ТУ 14-1-2407-2019 | 06Х14Н6Д2МБТ (ЭП817)
Частные технические соглашения | 08Х20Н10М3Г3АБ, 07Х12НМБФ
Сталь инструментальная легированная
ГОСТ 5950-2000 | 9Х1, 9ХС, ХВГ, 5ХВ2СФ, 6ХВ2С, 5ХНМ, 5ХНВ, 7Х3, 3Х3М3Ф, 4Х4МВФС, 4Х5МФС, 5Х3В3МФС, 4Х5В2ФС, 5ХВ2СФ
ТУ 14-1-5243-93 | 3Х2В8Ф
ТУ 14-1-335 | 3Х3М3Ф
Сталь валковая
ОСТ 24.013.20-90 | 9Х1, 9Х2
ТУ 3137-002-00210571-99 | 60ХН
Сталь теплоустойчивая легированная
ГОСТ 20072 | 12МХ, 25Х1МФ, 20Х3МВФ, 15Х5М
ТУ 14-1-552 | 20Х1М1Ф1ТР
Сталь легированная для производства роторов, турбин, компрессоров
ТУ 108.1029-81 | 25Х1М1Ф1А
ТУ НЗЛ 365-86 | 12Х2ГМФБРЧА
ОСТ 108.958.04-85 | 15Х1М1Ф
Сталь электротехническая
ГОСТ 11036-75 | 10895
Сталь судостроительная
ТУ 14-1-779-2005 | 45Г17Ю3
В плане освоения расширение марочника выплавляемых марок сталей:
- по ГОСТ 5632 «ЛЕГИРОВАННЫЕ НЕРЖАВЕЮЩИЕ СТАЛИ И СПЛАВЫ КОРРОЗИОННО-СТОЙКИЕ, ЖАРОСТОЙКИЕ И ЖАРОПРОЧНЫЕ»
- по ГОСТ 5950 «ПРУТКИ, ПОЛОСЫ И МОТКИ ИЗ ИНСТРУМЕНТАЛЬНОЙ ЛЕГИРОВАННОЙ СТАЛИ»
- по ГОСТ 19265 «ПРУТКИ И ПОЛОСЫ ИЗ БЫСТРОРЕЖУЩЕЙ СТАЛИ»
- по ГОСТ 20072 «СТАЛЬ ТЕПЛОУСТОЙЧИВАЯ»
- по ГОСТ 4543 «МЕТАЛЛОПРОДУКЦИЯ ИЗ КОНСТРУКЦИОННОЙ ЛЕГИРОВАННОЙ СТАЛИ»
- по специализированным техническим условиям (ТУ) для нужд авиа- и космического машиностроения
- по специализированным техническим условиям (ТУ) для нужд атомного и энергетического машиностроения
- по зарубежным стандартам для медицинского инструмента